## 保护膜
保护膜
保护膜用途：可以防止表面的刮伤、受污
保护膜的材质有PE、PVC、PET等
材质 | 特点 | 序号 | 公司 | 品名 | 厚度(mm) | 特性 | 应用
PVC |  | 1 | 日东 | SPV224 | 0.07 | 比较老的型号，现在电子行业不多用
|  | 2 | 3M | FVS110S | 0.2 | 静电吸附膜，透明度高，表面可印刷 | lens
|  | 3 | 国产 | KL101 | 0.1 | 静电吸附膜，透明度高
PE |  | 4 | 日东 | R100 | 0.065 | 低粘性，透明度好，粘贴容易
|  | 5 | 日东 | HR6100 | 0.063 | 低粘性，透明度好，粘贴容易
|  | 6 | 日东 | HR6030 | 0.07 | 中粘性，透明度好，贴合容易
|  | 7 | 日东 | RP301 | 0.06 | 低粘性，透明度好，进行过防静电处理，透明离型纸
|  | 8 | 3M | 3K04 | 0.065 | 低粘度，帖服性好，塑料卷心 | lens
|  | 9 | 4M | 3K10 | 0.065 |  | lens
|  | 10 | 5M | 6K04 | 0.125 | 3K04(加厚） | lens
|  | 11 | 6M | 6K25 | 0.15 |  | lens
|  | 12 | 王佳 | PA7505T | 0.05 | 中粘度，透明性好，贴合容易
|  | 13 | 王佳 | PA1505T | 0.05 | 高粘度，透明性好，贴合容易
|  | 14 | 国产 | KL102YH | 0.06 | 低粘度，透明性好，贴合容易
PET |  | 15 | 日东 | 7568 | 0.05 | 透明度高，表面进行耐污染处理，带白色离型纸
|  | 16 | 3M | 76991 | 0.05 | PET背材，透明度高，方便模切 | lens
PP |  | 17 | 国产 | KL103 | 0.09 | 中等粘性，透明度高，但材质稍硬
常用材料: 厚度:
| 3M保护膜编号： | [6 empty] | JS 950 0.063mm
JS 972 0.065mm
3M 5112C 0.13mm
3M 3112C 0.08mm
3M 332 0.065mm
3M 3K-04 0.065mm
Metafol M7001 0.05mm
Hetalex P-1020 0.057mm

## 粘结类
双面胶带
双面胶用途：
胶带常用的品牌有：TESA、3M、NITTO、SONY等
粘结特性
序号 | 品名 | 厚度 | 基材 | 应用 | HSE(steel) | Middle(pc) | LSE(pp) | 适用情况 | 颜色
3M | 9458 | 0.025 | 无 | Gasket, | Good | Good | Normal
| 9009 | 0.05 | PET | Gasket,lcd垫片,speak,电池附件 |  |  |  |  | 透明
| 9019 | 0.03 | PET | Gasket, | Good | Good | Normal | 耐温最高82℃，粘结力36N/100mm* | 透明
| 467MP | 0.05 | 无 | Gasket,speak,fpc,电介质 | Excellent | Good | Bad | 无基材，耐温最高232℃，粘结力84N/100mm*,现在改用55256 | 透明
| 468MP | 0.13 | 无 | Gasket,speak,fpc | Excellent | Good | Bad |  | 透明
| NPE0401 | 0.05 |  | Gasket, | Good | Good | Normal | 有基材，国内生产，性价比高，是467到55256的过渡产品，现在国内采用55256（0.05mm, pet基材，国内生产），手机类小产品不再使用467
| 9039 | 0.076 |  | Gasket, | Good | Good | Normal | 有基材，耐温最高121℃，粘结力141N/100mm*
| 6408 | 0.12 | TISSUE | Gasket,lcd垫片,电介质,speak,软垫 |  |  |  |  | 半透明
| 9448HK | 0.15 | PET | lens,speak,gasket,lcd垫片,电介质，软垫, |  |  |  | 金属、橡胶、PP、粗糙表面 | 白色或黑色
| 9492MPF | 0.06 | PET | Gasket,speak, |  |  |  |  | 透明
| 9495MP | 0.13 | PET | Gasket,lens,电介质 | Good | Good | Bad | 有基材，耐温最高149℃，粘结力109N/100mm*
| 9690 | 0.13 | PET | Gasket,lens | Good | Good | Excellent | 耐温最高149℃， | 透明
| 9672LE | 0.13 | 无 | Gasket,lens | Good | Good | Excellent
| 9795 | 0.142 | PET | Gasket,lens | Good | Good | Good | 有基材，耐温最高149℃，粘结力71N/100mm* | 透明
| 9495LE | 0.17 | PET | Gasket,lens,logo | Good | Excellent | Excellent | 非常适合于难粘表面，如PP,PE,粉喷等。与UV涂层很好粘合 | 透明
| 9609 | 0.23 | PET | lens,gasket,logo | 9 | 7.3 |  |  | 透明
| 9799 | 0.225 |  | Gasket,lens | Good | Good | Good |  | 透明
TESA | 4972 | 0.048 | PET | Gasket,speak,logo,keypad&dome,battery,fpc,内置天线 | 8.3 | 7.6 | 4.9 | 1、可重新定位,永久粘性好 ( 初粘力 = +) 2、 为极性表面的覆贴提供可靠的粘接力 (7.7 N/cm (PC)) 3、 低挥发 (胶系中剩余单体极少) 为几乎所有的极性表面提供可靠的粘接力，可负重，但不宜长期负重 | 有透明、黑色、白色共三种颜色：49XX--------透明 519XX-------黑色 649XX-------白色 例如： 4980 （透明） 51980（黑色） 64980（白色）
| 4928 | 0.125 |  | speak,battery，内置天线 | 12 | 11.5 | 6.4 | 1、应用广泛覆盖最广的应用范围 （胶带性能高度平衡） 2、 快速浸润与粘接 （ 12 µm PET / 初粘力= +++ ） 3、 即使对粗糙表面也有充分的粘接力(PORON = +++ / PUR = +） 对未知应用的良好解决方案- 在高温下能承受部分拉力
| 4980 | 0.08 |  | lens,Gasket,speak,logo,keypad&dome,battery,fpc，内置天线 | 10.5 | 9.6 | 5.2 | 1、平滑表面的覆贴 可长期粘接非苛刻表面 （9.6N/cm(pp), PORON ++ ) 2、 粘接力，抗剪切力均衡 （9.2 N/cm // ++ (23°)) 3、 可在常温下承受一般拉力 （9.2 N/cm // ++ (23°)) 4、 4980 PV7 可实现无尘加工 （PET 离型纸 & PE-管芯） 为所有的极性表面提供完全充足的粘接力，可在常温下长期承重
| 4982 | 0.1 |  |  | 11.7 | 11 | 6.2 | 剪切力较大
| 4983 | 0.03 |  | Gasket,speak,keypad&dome | 7.6 | 6 | 3.7 | 1、极薄型：总厚度30µm 2、模切精度高(易于模切) （12 µm PET 基材） 3、最佳的厚度/粘性比 4、可重新定位 （初粘力 = 0） 最低厚度,极性及光滑表面覆贴，重新定位，不可长期负重
| 4967 | 0.16 |  | lens,speak,logo,battery | 12.4 | 12 | 7 | 1、超强粘性 能长期承重 （SR=+++(23°,40°),++(70°) 2、 在>70°C的高温下仍有良好的表现 (8.9N/cm(A. 60°)/++ (70°)) 3、降低胶层流动性避免回粘。 (边角不易翘起) 4、在粗糙及低能量表面有良好表现。 (++ (PUR) / 7.0 N/cm (PP)) 最强的长期抗剪切力，优异的耐温性能,此系列的最强产品
| 4965 | 0.205 |  | lens,speak,logo,battery,led面板 | 14 | 13.4 | 8.8 | 1、最高的永久粘接力 （14.0 N/cm (steel)） 2、适合低能量表面的粘贴 （ 8.8 N/cm (PP)） 3、 易于快速加工 （初粘力 = +++） 4、 51965可自动装配 - 黑色 PET 基材满足几乎所有的胶带应用 要求：承重，耐高温，苛刻表面，常常超应用标准
| 60975 | 0.1 | 无纺布 | battery | 8.5 | 9 |  |  | 透明
| 60976 | 0.13 |  | speak,fpc | 8.6 | 9.8
| 60980 | 0.14 |  | lens,logo，内置天线，lcd | 12.6 | 8.5 |  | 粘性极佳，手机lcd适用
| 4940 | 0.16 |  | fpc | 8.2 | 10.7
| 4976 | 0.54 | pur泡棉 | lcd模组 | 〉10.0 | 〉8.0 |  |  | 黑色
| 8405 | 0.03 | 无基材 |  | > 12N/mm2 (粘接强度) |  |  |  | 黄色
| 8410 | 0.06
| 8440 | 0.1 |  |  | > 10N/mm2 |  |  |  | 白色
sony | SONY/G9000 | 0.15 | [5 empty] | 有基材，耐温80℃，各种塑胶、金属的黏着
| SONY/G4001 | 0.15 | [5 empty] | 有基材，耐温80℃，粘结力1.86kgf/20mm*
艾利 | 艾利3032 | 0.05 | 无
| 艾利7342 | 0.05 | PET
四维 | 四维DF33T | 0.08 | OPP
| 四维DS3H | 0.1 | PET
| 四维DS40M | 0.14 | PET
NITTO | 日东5015H | 0.12 | 无纺布
| 日东500 | 0.17 | 无纺布 |  |  |  |  | 铭板、金属板、发泡体塑料板的一般粘合
| 日东5000N | 0.15
| 日东5057 | 0.04
| 日东532 | 0.06/0.08/0.12 | PET
| SK800 | 0.14 | 无纺布
| SK801 | 0.14 | 无纺布
| BOW110 | 0.11 | 无纺布
思高帕胶带(scape) |  |  | 1.显示器框架装配的双面胶带：D215.
2.PVC泡棉胶带：#3099 低密度有爱立信的认证
#3257 中密度
3.无基材胶带：G200、G205、4460（有爱立信认证）
4.无纺布胶带：A6151
5.手机电池板中乃高温胶带：556（有爱立信认证）
|  |  | 6.手机中软板的固定：A1175 | [6 empty] | *非常难粘的表面 (e.g. 硅橡胶) 需采用高性能胶带 + 底涂层
7.EMI：G178
8.按键：705
lohmann |  |  | VP7209
VP7294
VP7305
VP6504
DC5016

## 双面胶的选材推荐
lens上常用的双面胶： |  |  | 泡棉、软垫固定 |  |  | speak/receiver防尘网和O型圈 |  |  | 铭牌、标志 |  |  | 内置天线 |  |  | 电池中使用胶带（耐高温）
3M9495LE | 0.17 | 与UV涂层良好粘合 | 3M6408 | 0.12 | 可与低表面能、软垫材料粘合 | 3M9448HK | 0.15 | 与塑胶材料有很好的粘合性，有良好的耐温骤变性 | 3M9495LE | 0.17 | 与塑料、金属有良好粘合，良好的耐热骤变性 |  |  |  | 3M9009 | 0.05 | 粘贴电池附件，耐热，较薄
3M9795 | 0.14 | 良好的耐热骤变性 | 3M9448HK | 0.15 |  | 3M9009 | 0.05 | 与塑胶外壳、泡棉、网格材料有很好的粘合性，有良好的耐温骤变性 | 3M467MP | 0.05 |  |  |  |  | 467MP/468MP | 0.05
3M9690 | 0.13 |  | 3M9495LE | 0.17 |  | 3M6408 | 0.12 |  | 3M468MP | 0.05 |  |  |  |  | 3M615/560 | 0.06-0.3 | 耐热，耐溶剂
3M9799 | 0.23 |  | 3M467MP | 0.05 |  | 3M467MP | 0.05 |  | 3M4972 | 0.05 |  |  |  |  | TESA4972 | 0.05 | UL，中等粘结力和初粘力，
3M9609 | 0.23 |  | 3M9009 | 0.05 | 超薄双面PET胶带，可重新定位 | 3M468MP | 0.13 |  | 3M615 | 0.06-0.30 |  |  |  |  | TESA4980 | 0.08
3M9795B | 0.13 | 遮光屏蔽特性（B表示黑色） | 3M9019 | 0.03 |  | 9492MP | 0.06 |  | 3M668 | 0.06-0.30 |  | 4972 | 0.05 | 足够的粘贴力，较薄，成本低 | TESA60975
3M9690B | 0.13 |  | 3M9425HT | 0.13 |  | TESA4972 | 0.05 |  | TESA4967 | 0.16 |  | 4980 | 0.08 | 较高的初粘力和粘结强度 | TESA4928 | 0.08 | UL，粘结不平表面，较高初粘力，用于将电池固定在电池壳上
3M9495B | 0.13 |  | TESA4972 | 0.05 | 足够的初粘性和粘接力 | TESA4980 | 0.08 | 抗湿, 中等粘接强度 | TESA60980 | 0.08 |  | 4928 | 0.125 |  | TESA4967 | 0.16
TESA4965 | 0.2 | 同一系列产品中，粘接力最大 | TESA4983 | 0.03 | 较薄, 主要用于固定带PET的Poron | TESA60976 | 0.13 | 低成本 | TESA51965 | 0.205 |  | 60980 | 0.08 |  | TESA4965 | 0.205
TESA4967 | 0.16 |  | TESA4980 | 0.08 | 较高的粘接力, 更多残胶 | TESA PET系列 |  |  | TESA4972 | 0.05 |  | VP7315 |  |  | VP7305
TESA60980 | 0.08 | 中等粘接力，用于粘接力较大时 | VP7209 |  |  | VP6504 | 0.07 |  | TESA4980 | 0.08 |  | MP6001B
VP7871 |  |  | VP7294 |  |  | DC5016 |  |  | VP6899
DC3720 | 0.13 |  | VP7305 | 0.07 |  |  |  |  | VP7250
VP7250 |  |  | VP6504 | 0.07
MP5100

## 泡棉类
泡棉
泡棉用途：
常用的泡棉材料有：PORON、圣戈班、 EVA、EPDM、吸音泡棉、PU泡棉等
poron材料汇总(美国rogers) |  |  |  |  | KOREL泡棉系列 | [13 empty] | NITTO 泡棉 | [6 empty] | ALVEOLIT
压缩后厚度 | 材料名称 | 压缩前厚度 | 压缩量% | 压缩后弹力（N/mm2) | KOREL SERIES |  | K20 |  |  |  | K30 |  |  |  | K40 |  |  | K60 | Item | Foam | 推荐压缩量 | 压缩回弹力(50%)单位：N/mm2 | 厚度 | Adhesive | Carrier thickness | 型号 | 厚度(mm) | 颜色
0.1 | 92-12020 | 0.5 | 68 | 0.048 |  |  | VERY SOFT |  |  |  | SOFT |  |  |  | MEDIUM |  |  | VERY FIRM
0.2 | 92-12020 | 0.5 | 35 | 0.005 |  |  | 1-5 |  |  |  | 3-9 |  |  |  | 5-15 |  |  | >30 | SCF101 | SCF100 | 60-70 | 0.012 | 0.5 t～1.0 t | No.532#50 | 0.05 | T69 22H-F (firm) | 0.5 | antracite
| 92-30012 | 0.3 | 35 | 0.041 | 密度(ib/cu ft) |  | 20 | 25 | 27.5 | 30 | 15 | 20 | 25 | 35 | 20 | 30 | 35 | 40 | SCF102 |  |  |  |  | No.532#25 | 0.025 | T69 23H-S (soft) | 1.1 | antracite
0.3 | 92-12039 | 0.11 | 70 | 0.058 | in | mm | Availability of Gaude and Type of Liner | [11 empty] | SCF103 |  |  |  |  | No.53100 | 0.1 | T6922H-S (soft) | 1.5 | antracite
| 92-25021 | 0.53 | 44 | 0.063 | 0.012 | 0.3 | [7 empty] | K30-0.3mm-M PET LINER |  |  |  | K60-012 PAPER | SCF201 | SCF200 | 40-60 | 0.024 | 0.5～1.5 ｔ | No.532#50 | 0.05 | TEE S 0400.20 | 0.2 | white
| 92-25024 | 0.61 | 51 | 0.09 | 0.015 | 0.4 | [10 empty] | K40-015-M PER LINER |  | SCF203 |  |  |  |  | No.53100 | 0.1 | TEE S 0300.25 | 0.25 | antracite
| 92-15039 | 1 | 70 | 0.132 | 0.02 | 0.5 |  |  |  | K20-0.5mm-M PET LINER | [5 empty] | K40-020-M PER LINER |  |  | P100UL | P100UL |  | 0.03 | 0.5t～0.7 t |  |  | TEE 0400.35 | 0.35 | white
| 92-12049 | 1.25 | 76 | 0.154 | 0.028 | 0.7 |  |  | K20-0.7mm-M PET LINER | [16 empty] | TA 1000.8 | 0.8 | black
0.4 | 92-12039 | 1 | 60 | 0.021 | 0.03 | 0.76 | [9 empty] | K40-020-M PER LINER | [9 empty] | TE 1501 | 1 | antracite
| 92-25021 | 0.53 | 25 | 0.036 | 0.032 | 0.8 |  |  | K20-0.8mm-M PET LINER | [16 empty] | TE 1501.2 | 1.2 | antracite
| 92-15039 | 1 | 60 | 0.041 | 0.035 | 0.9 | [6 empty] | K30-035-M PAPER | [12 empty] | TE 1501.5 | 1.5 | black
| 92-12049 | 1.25 | 68 | 0.046 | 0.04 | 1 |  | K20-1.0mm-M PET LINER |  |  |  |  | K30-040-M PET LINER | [12 empty] | 说明： SEKISUI公司的ALVIOLIT系列使用的材料是PE， 以前用于低端手机，非常便宜，但材料易老化，性能不是很好，现在用的很少，仅供参考，不建议使用。
| 92-25024 | 0.61 | 35 | 0.046 | 0.045 | 1.14 | [6 empty] | K30-045-M PAPER
| 92-20033 | 0.84 | 52 | 0.077 | 0.063 | 1.6 | K20-063 PAPER | [5 empty] | K30-063-M PET LINER |  | K40-063 LINER-LESS | [10 empty] | 编号说明: |  |  | TE 15 01.5 black 1.25
| 92-25031 | 0.79 | 50 | 0.11 | 0.08 | 2 | K20-080-M PET LINER | [26 empty] | width of the web(m)
0.5 | 92-12039 | 1 | 50 | 0.01 | 0.093 | 2.4 | K20-094 PAPER | [7 empty] | K40-093-M LINER-LESS | [17 empty] | colour
| 90-12049 | 1.25 | 60 | 0.02 | 0.125 | 3.2 | K20-125 PAPER |  |  |  |  | K30-125 PAPER |  |  | K40-125 LINER-LESS | [16 empty] | thickness(mm)
| 92-15039 | 1 | 50 | 0.022 | 0.14 | 3.6 | K20-140 PAPER | [23 empty] | expansion
| 92-25024 | 0.61 | 18 | 0.029 | 0.188 | 4.8 | K20-188 PAPER |  |  |  | K30-188 LINER-LESS |  |  |  | K40-188 LINER-LESS | [14 empty] | type (which resins/polymers) TA: general purpose-firm TE: general purpose-soft TEE: high performance-soft/flexible TL S: high performance-tough/firm
| 92-12059 | 1.5 | 67 | 0.037 | 0.25 | 6.35 | K20-250 PAPER |  |  |  | K30-250 LINER-LESS |  |  |  | K40-250 LINER-LESS
| 92-20033 | 0.84 | 41 | 0.038 | 0.375 | 9.53 | K20-375 PAPER |  |  |  | K30-375 LINER-LESS
| 92-25031 | 0.79 | 37 | 0.051 | 0.5 | 12.7 | K20-500 PAPER |  |  |  | K30-500 LINER-LESS
| 92-25035 | 0.89 | 44 | 0.113
| 92-25037 | 0.94 | 47 | 0.129 |  | 注意: 红色阴影为在国内优先选用的材料 |  |  |  |  | PAPER: 指带有白色离型纸
| 92-25041 | 1.04 | 52 | 0.15 | [6 empty] | PET LINER:指带有透明PET薄膜，作用是便于模切和支撑泡棉
| 30-25047 | 1.19 | 58 | 0.157 | [6 empty] | LINER LESS:指不含任何支撑和离型纸
0.6 | 92-12039 | 1 | 40 | 0.008 |  | Korel K20 —— 0.5mm —— M —— CIS
| 92-12049 | 1.25 | 52 | 0.012 | [6 empty] | 一面背胶
| 92-15039 | 1 | 40 | 0.015 | [5 empty] | 背有支撑膜（ PET材料）
| 92-12059 | 1.5 | 60 | 0.019
| 92-20033 | 0.84 | 29 | 0.026 | [5 empty] | 公制的公称尺寸（泡棉的厚度）
| 92-25031 | 0.79 | 24 | 0.034
| 30-25035 | 0.89 | 33 | 0.079 | [5 empty] | Korel series
| 92-25041 | 1.04 | 42 | 0.081
| 30-25037 | 0.94 | 36 | 0.085
| 30-25047 | 1.19 | 50 | 0.108
| 30-20062 | 1.57 | 62 | 0.177
0.7 | 92-12039 | 1 | 30 | 0.006
| 92-12049 | 1.25 | 44 | 0.008
| 92-15039 | 1 | 30 | 0.01
| 92-20033 | 0.84 | 17 | 0.02
| 92-25031 | 0.79 | 12 | 0.025
| 30-25035 | 0.89 | 21 | 0.058
| 92-25041 | 1.04 | 33 | 0.06
| 30-25037 | 0.94 | 26 | 0.066
| 30-25047 | 1.19 | 41 | 0.081
| 30-20064 | 1.63 | 57 | 0.119
0.8 | 92-12039 | 1 | 20 | 0.005
| 92-12049 | 1.25 | 36 | 0.007
| 92-15039 | 1 | 20 | 0.008
| 92-12059 | 1.5 | 47 | 0.01
| 30-25035 | 0.89 | 10 | 0.04
| 92-25041 | 1.04 | 23 | 0.044
| 30-25037 | 0.94 | 15 | 0.05
| 30-25047 | 1.19 | 33 | 0.066
| 30-20062 | 1.57 | 49 | 0.076
| 30-20064 | 1.63 | 51 | 0.083
| 92-20081 | 2.06 | 61 | 0.125
0.9 | 92-12039 | 1 | 10 | 0.004
| 92-12049 | 1.25 | 28 | 0.006
| 92-15039 | 1 | 10 | 0.007
| 92-12059 | 1.5 | 40 | 0.008
| 92-25041 | 1.04 | 13 | 0.034
| 30-25047 | 1.19 | 24 | 0.051
| 30-20064 | 1.63 | 45 | 0.064
1 | 92-12049 | 1.25 | 20 | 0.005
| 30-25047 | 1.19 | 16 | 0.023
| 30-20062 | 1.57 | 36 | 0.048
1.1 | 92-12049 | 1.25 | 12 | 0.004
| 92-12059 | 1.5 | 27 | 0.006
| 30-20062 | 1.57 | 30 | 0.041
1.2 | 92-12059 | 1.5 | 20 | 0.005
1.3 | 92-20081 | 2.06 | 37 | 0.03
| 30-20062 | 1.57 | 17 | 0.03
| 30-20064 | 1.63 | 20 | 0.033
| 92-15125 | 3.18 | 59 | 0.039
1.4 | 30-20062 | 1.57 | 11 | 0.026
| 92-20081 | 2.06 | 32 | 0.026
| 30-20064 | 1.63 | 14 | 0.029
| 92-15125 | 3.18 | 56 | 0.032
1.5 | 92-20081 | 2.06 | 27 | 0.023
1.81 | 92-20081 | 2.06 | 12 | 0.017
| 92-15125 | 3.18 | 43 | 0.019
1.91 | 92-15125 | 3.18 | 40 | 0.017
2 | 92-15125 | 3.18 | 37 | 0.016
poron材料汇总(日本rogers)
型号 | SR-S-32P | SR-S-40P | SR-S-48P | SR-S-70P
厚度（mm)
0.2 |  |  |  | 50%
0.3 |  |  | 60%
0.4 |  | ◎
0.5 |  | ◎65%
0.6
0.7 |  | ○
0.8
0.9
1.0 | ○ | ◎75%
1.5 | ◎
2.0 | ◎
◎标准品
○订制品

## 绝缘类
绝缘类
常用的绝缘类材料有：PET(mylar)、Kapton、PC、Nomex、Formex、绝缘纸、绝缘胶带等
品名 | 厚度（mm) | 颜色 | 材料 | 特性
MYLAR（UL94V2) | 0.025-0.254 | 透明/黑色/白色 | PET | 绝缘、防静电材料，耐温105,一般电器绝缘 | *优先采用 | 5000-6500 | 常用材料: 厚度: | 绝缘强度
KAPTON | 0.025-0.125 | 橙色 | 聚酰亚胺 | 耐高温200度以上、耐高电压、耐磨 | *优先采用 | 7000-10000 | Kapton KA05 (单面硅胶) 0.08mm | 9000V
8B35（UL94V2) | 0.125-0.5 | 透明雾面 | PC | 一般绝缘材料，适合折形状，印刷不易刮伤 |  |  | Kapton KA04 (单面硅胶) 0.06mm
8010（UL94V2) | 0.2-1.6 | 透明保护膜 | PC | 绝缘、印刷、POP 显示板，耐温130度 |  |  | 3M 5433 (单面硅胶) 0.06mm | 7000V
C850AB（UL94V0) | 0.1-0.5 | 黑色雾面 | PVC | 抗压、防水、加工性佳 |  |  | Fishpaper (绝缘纸) 0.25mm
FR-1（UL94V1) | 0.075-0.5 | 白色雾面 | PC | 贴合绝缘、EMI遮板
FR-83 | 0.05-0.178 |  | PC | 耐高压、薄形绝缘材料，耐温150度
FR-700（UL94V2) | 0.254-0.76 | 黑色雾面 | PC | 电脑基板绝缘、铝箔贴合、防磁、耐温150度
FIBER | 0.075-0.5 | 黑色 |  | 绝缘材
诺美士 NOMAX | 0.075-0.5 | 白色 | 聚芳酰胺无妨带 | 绝缘材，耐高温 |  | 2600-2800
铁弗龙 TEFLON | 0.1-6 |  | 聚氟 | 抗UV、耐磨、耐强酸 |  | 10000-20000
FORMEX-GK5BK
FORMEX-GK10
FORMEX-GK17
FORMEX-18
[9 empty] | 常用材料: | 厚度:
[9 empty] | Kapton KA05 (单面硅胶) | 0.08mm
[9 empty] | Kapton KA04 (单面硅胶) | 0.06mm
[9 empty] | 3M 5433 (单面硅胶) | 0.06mm
[9 empty] | Fishpaper (绝缘纸) | 0.25mm

## 屏蔽材料
EMI屏蔽材料
常用的屏蔽材料有导电布、导电泡棉、导电胶带、铜箔、铝箔等
| 品名 | 厚度（mm) | 胶性说明 | 粘着力(kg/inch) | 导电阻抗(/sq inch)
1 | 3M/1181 铜箔 | 0.035+0.031 | 导电性 | 2.5 | 0.005
2 | 3M-120 铜箔 | 0.025+0.035 | 非导电胶 | ≥0.8 | ≤0.03
3 | 3M-121 铜箔 | 0.025+0.035 | 导电胶 | ≥0.8 | ≤0.03
4 | 3M-151 铜箔 | 0.05+0.03 | 导电胶 | ≥0.8 | ≤0.03
5 | KL-230 铝箔 | 0.03+0.035 | 非导电胶 | ≥0.8 | ≤0.04
6 | KL-250 铝箔 | 0.05+0.035 | 非导电胶 | ≥0.8 | ≤0.04
7 | KL-231 铝箔 | 0.035+0.035 | 导电胶 | ≥0.8 | ≤0.04
8 | KL-251 铝箔 | 0.05+0.035 | 导电胶 | ≥0.8 | ≤0.04
9 | KL-232 铝箔双面胶 | 0.03+0.07 | 导电胶 | ≥0.8 | ≤0.04
10 | KC-02系列 铜箔 | （0.018-0.05）+0.04 | 导电胶 | 1.1-1.3 | 0.05-0.06
11 | KC-03系列 铜箔 | （0.018-0.05）+0.04 | 非导电胶 | 1.3-1.5 | ——
12 | KC-01系列 铝箔 | （0.025-0.05）+0.04 | 导电胶 | 1.1-1.3 | 0.05-0.06
13 | KC-08系列 铝箔 | （0.025-0.05）+0.05 | 非导电胶 | 1.3-1.5 | ——
14 | KL-990 平织导电布 | 0.14 | —— | ≥0.8 | ≤0.05
15 | KL-998 平织导电布 | 0.13 | —— | ≥0.8 | ≤0.03
16 | KL-999 平织导电布 | 0.11 | —— | ≥0.8 | ≤0.04
17 | KL-Y10 平织导电布 | 0.15 | —— | ≥0.8 | ≤0.01
18 | KL-Y20 平织导电布 | 0.14 | —— | ≥0.8 | ≤0.03
19 | KC-5683 平织导电布 | 0.135 | —— | 1.0-1.2 | ≤0.025
20 | KL-980 方格导电布 | 0.15 | —— | ≥0.8 | ≤0.06
21 | KC-0550 方格导电布 | 0.135 | —— | 1.0-1.2 | ≤0.025
22 | 矩形导电泡棉 | 最小尺寸： 2（W)*0.5(H) | —— | —— | ≤0.06
23 | 半圆形导电泡棉 | 最小尺寸： 2.3（W)*2.3(H) | —— | —— | ≤0.03 | GS8000\GS2100

## 标签材料
标签材料
标签一般有机身型号标签、铭牌标签、防伪标签、遇水指示标签、PCB专用耐高温标签等
标签材料有PET、合成纸、纸质等。
标签推荐材料： | 3M | 贝迪
标志标签： | 3M7233
防伪标签： | 3M7613
遇水指示标签： | 3M5557

## 其他
其他材料 | 分类 | 颜色 | 厚度 | 重要参数 |  | 双面胶的性能测试
无纺布 | 防水无纺布/不防水无纺布 | 黑色/白色 | 0.1-0.3
丝网 |  | 黑色/白色 | 0.05-0.12
醋酸布 |  | 黑色 | 0.22 |  | 耐酸碱
[7 empty] | 4790 | 92 | 12 | 039 | 04 | P
[7 empty] | market | formulation-series | Density | Thickness | Color code | sopport
[7 empty] | 4701-General industrial | 92-Extra soft | 12-30pcf | 012-500mils | 04-Black(standard) | P=PET sopported
[7 empty] | 4790-General industrial | 30-Very soft |  |  | 37-Gray | P=PET sopported, Microsanded to Thickness
[8 empty] | 40-Soft |  |  | 48-Azure
41-soft-enhanced sealability
50-Firm
60-Very firm